## Tabelle1
2:1 | 2 | 0
nummer | elex | vpos | elanzahl | mgr | ptext
20837 | A 126 | 0010 | 1 | 10000030 | Modellabguß in Al, Modell Nr. PD-011-002
20837 | A 101 | 0020 | 1 | 00140011 | Fräsen - 2x Aufspannböcke, 1x Aufspannplatte, 3x Schraubstöcke
20837 | A 101 | 0030 | 1 | 00140011 | 1ste Aufspannung: Rechte Seitenfläche überfräsen auf Maß 15 und Wandstärke 15 auf Maß 65 sauberfräsen, Absatz 2,4 mm tief auf Maß 60-0,2 fräsen, beide Stirnseiten auf Maß 1045 fräsen, 2x Kernloch M6 bohren und Gewindeschneiden, Durchgang, 5x Kernloch M4 bohren und Gewindeschneiden, Durchgang, 5xØ6x90° senken, 2xØ9 bohren und senken Ø15x8,5 tief, graten
20837 | A 101 | 0040 | 1 | 00140011 | 2te Aufspannung: Vorderseite fräsen auf Breite Maß 80, Vorderseite überfräsen auf Maß 80 und Steg fräsen auf Maß 160x15 mit Fase 5x45°, Steg überfräsen auf Maß 35, Absatz 8x20 und Fase 4x45° fräsen, Absatz 20x2,4 fräsen, Nute 5x5mm tief fräsen, Ecke mit R5 verrunden, 2xØ9 bohren und senken Ø15x8,5 tief, 2xsenken Ø8x90°, 6x senken Ø6x90°, 2x Kernloch M6 bohren und Gewindeschneiden K30/G20, 6x Kernloch M4 bohren und Gewindeschneiden, Durchgang, graten
20837 | A 101 | 0050 | 1 | 00140011 | Fräsen - Schraubstock:;Innenseite Schenkel 2x auf Maß 20 fräsen, graten
20837 | A 119 | 0060 | 1 | 00170002 | Verputzen
20837 | A 116 | 0070 | 1 | 00159000
20837 | A 123 | 0080 | 1 | 00170100 | Teile konservieren und sachgerecht einlagern